## Dole
Equipo | Componente | P.E | Ubicacion Gam | Estado anterior | Visc Anterior | Aceite en gam | visc min | visc max | ISO max | ISO ant | IV ant | Fecha
Cilindro 300 (30) | General | Caja chica entrada | \\\Parafinas\Moldeo y Empaquetado\Linea Nueva | No admisible | 0 | ISO-VG 32 M | 29 | 35 | 22/18 | 23/19 | 0 | 2016-07-13
P208 | General | Reductor | \\\Lubricantes\Blending\Tanques de aditivos | No admisible | 0 | ISO-VG 32 M | 32 | 39 | 22/18 | 23/20 | 0 | 2016-07-13
AG-370 | General | Agitador | \\\Lubricantes\Blending\Polimeros | Admisible | 0 | ISO-VG 32 M | 32 | 39 | 22/18 | 21/18 | 0 | 2016-07-13
Bomba de agua 1 (60) | General | Bomba | \\\Parafinas\Moldeo y Empaquetado\Linea Nueva | Admisible | 0 | ISO-VG 32 M | 32 | 39 | 21/18 | 20/16 | 0 | 2016-07-13
J-5289 AMR | General | Reductor | \\\Asfaltos y Derivados\Sala K 19 | Admisible | 0 | Transmision EP 220 | 218 | 266 | 23/19 | 19/16 | 0 | 2016-07-13
J853 | General | reductor | \\\Lubricantes\Parque de Tanques\PARQUE DE TANQUES | Admisible | 0 | ISO-VG 32 M | 32 | 39 | 22/18 | 21/17 | 0 | 2016-07-13
P201 | General | Reductor | \\\Lubricantes\Blending\Tanques de aditivos | Admisible | 0 | ISO-VG 32 M | 32 | 39 | 22/18 | 21/17 | 0 | 2016-07-13
P406 | General | reductor | \\\Lubricantes\Mezcla Batch\Sala de Bombas | Admisible | 0 | ISO-VG 32 M | 32 | 39 | 22/18 | 20/16 | 0 | 2016-07-13
Reforzador Vacio (Robuschi) | General | Soplador Lado Acople | \\\Lubricantes\Mezcla Batch\F357 (Dosivac) | Admisible | 0 | ISO-VG 32 M | 32 | 39 | 21/18 | 18/15 | 0 | 2016-07-13
TRANS-TRASLO1 - Elevacion | General | Reductor elevacion | \\\Lubricantes\Silo AutomÃ¡tico\PASILLO 1 | Admisible | 0 | ISO-VG 32 M | 32 | 39 | 22/18 | 18/14 | 0 | 2016-07-21
TRANS-TRASLO1 - Traslacion | General | Reductor traslacion | \\\Lubricantes\Silo AutomÃ¡tico\PASILLO 1 | Admisible | 0 | ISO-VG 32 M | 32 | 39 | 22/18 | 20/16 | 0 | 2016-07-21
TRANS-TRASLO2 - Traslacion | General | Reductor Traslacion | \\\Lubricantes\Silo AutomÃ¡tico\PASILLO 2 | Admisible | 0 | ISO-VG 32 M | 32 | 39 | 22/18 | 19/15 | 0 | 2016-07-21
J-5289 AMR | General | Reductor | \\\Asfaltos y Derivados\Sala K 19 | No admisible | 0 | Transmision EP 220 | 218 | 266 | 23/19 | 24/21 | 0 | 2016-08-10
J-5507 AM (15) | General | Bomba | \\\Asfaltos y Derivados\Soplado de Asfaltos | No admisible | 0 | YPF TURBINA EP 68 | 0 | 0 | 21/18 | 25/21 | 0 | 2016-08-10
M45-1 | General | reductor | \\\Lubricantes\Envasado\LÃNEA 1 LT | No admisible | 0 | ISO-VG 32 M | 32 | 39 | 22/18 | 23/19 | 0 | 2016-08-10
M49-1 | General | reductor | \\\Lubricantes\Envasado\LÃNEA 1 LT | No admisible | 0 | ISO-VG 32 M | 32 | 39 | 22/18 | 23/19 | 0 | 2016-08-10
M39-4 | General | reductor | \\\Lubricantes\Envasado\LÃNEA 4 LTS | En observacion | 0 | ISO-VG 32 M | 32 | 39 | 22/18 | 22/18 | 0 | 2016-08-10
J-5237 CMR | General | Reductor | \\\Asfaltos y Derivados\Sala K 19 | Admisible | 0 | Transmision EP 220 | 218 | 266 | 23/19 | 23/19 | 0 | 2016-08-10
M38-4 | General | reductor | \\\Lubricantes\Envasado\LÃNEA 4 LTS | Admisible | 0 | ISO-VG 32 M | 32 | 39 | 22/18 | 21/17 | 0 | 2016-08-10
P421 | General | Reductor | \\\Lubricantes\Mezcla Batch\Sala de Bombas | Admisible | 0 | ISO-VG 32 M | 32 | 39 | 22/18 | 21/17 | 0 | 2016-08-10
TRANS-TRASLO2 - Elevacion | General | Reductor Elevacion | \\\Lubricantes\Silo AutomÃ¡tico\PASILLO 2 | Admisible | 0 | ISO-VG 32 M | 32 | 39 | 22/18 | 19/15 | 0 | 2016-08-10
J-5285 AMR | General | Reductor | \\\Asfaltos y Derivados\Sala K 19 | No admisible | 0 | Transmision EP 220 | 218 | 266 | 23/19 | P205 | General | Reductor | \\\Lubricantes\Blending\Tanques de aditivos | No admisible | 0 | ISO-VG 32 M | 32 | 39 | 22/18 | 23/20 | 0 | 2016-09-07
P855A | General | Reductor | \\\Lubricantes\Blending\Bombas Corte Base | No admisible | 0 | ISO-VG 32 M | 32 | 39 | 22/18 | Bba. Vacio Carter (Brush) | General | Bomba de Vacio | \\\Lubricantes\Mezcla Batch\F357 (Dosivac) | Admisible | 0 | ISO-VG 32 M | 32 | 39 | 21/18 | 18/14 | 0 | 2016-09-07
J-5507 AM (15) | General | Bomba | \\\Asfaltos y Derivados\Soplado de Asfaltos | Admisible | 0 | YPF TURBINA EP 68 | 0 | 0 | 21/18 | 2019-11-15 | 0 | 2016-09-07
J854 | General | reductor | \\\Lubricantes\Parque de Tanques\PARQUE DE TANQUES | Admisible | 0 | ISO-VG 32 M | 32 | 39 | 22/18 | 20/16 | 0 | 2016-09-07
P200A | General | Reductor | \\\Lubricantes\Blending\Descarga aditivos | Admisible | 0 | ISO-VG 32 M | 32 | 39 | 22/18 | 21/17 | 0 | 2016-09-07
P400 | General | reductor | \\\Lubricantes\Mezcla Batch\Sala de Bombas | Admisible | 0 | ISO-VG 32 M | 32 | 39 | 22/18 | 19/16 | 0 | 2016-09-07
Reforzador Vacio (Robuschi) | Lado Libre | Soplador Lado libre | \\\Lubricantes\Mezcla Batch\F357 (Dosivac) | Admisible | 0 | ISO-VG 32 M | 32 | 39 | 21/18 | 21/17 | 0 | 2016-09-07
J-5237 CMR | General | Reductor | \\\Asfaltos y Derivados\Sala K 19 | No admisible | 0 | Transmision EP 220 | 218 | 266 | 23/19 | 23/20 | 0 | 2016-10-04
JC 04 | General | Compresor | \\\Lubricantes\Sala de Compresores\Sullair 720 | No admisible | 39,7 | ISO-VG 37 M | 37 | 45 | 21/17 | 22/19 | 142,8 | 2016-10-04
M39-4 | General | reductor | \\\Lubricantes\Envasado\LÃNEA 4 LTS | No admisible | 0 | ISO-VG 32 M | 32 | 39 | 22/18 | 22/19 | 0 | 2016-10-04
M50-1 (30) | General | reductor | \\\Lubricantes\Envasado\LÃNEA 1 LT | No admisible | 0 | ISO-VG 32 M | 32 | 39 | 22/18 | 23/19 | 0 | 2016-10-04
N205-2 | General | reductor | \\\Lubricantes\Envasado\LÃNEA 205 LTS | En observacion | 0 | ISO-VG 32 M | 32 | 39 | 22/18 | 22/18 | 0 | 2016-10-04
J-5237 MR | General | Reductor | \\\Asfaltos y Derivados\Sala K 19 | Admisible | 0 | Transmision EP 220 | 218 | 266 | 23/19 | 20/16 | 0 | 2016-10-04
M37-4 | General | reductor | \\\Lubricantes\Envasado\LÃNEA 4 LTS | Admisible | 0 | ISO-VG 32 M | 29 | 35 | 22/18 | 21/18 | 0 | 2016-10-04
P853A | General | Reductor | \\\Lubricantes\Blending\Bombas Corte Base | Admisible | 0 | ISO-VG 32 M | 32 | 39 | 22/18 | 22/18 | 0 | 2016-10-04
AG-370 | General | Agitador | \\\Lubricantes\Blending\Polimeros | No admisible | 0 | ISO-VG 32 M | 32 | 39 | 22/18 | 23/20 | 0 | 2016-11-15
J-5237 CMR | General | Reductor | \\\Asfaltos y Derivados\Sala K 19 | No admisible | 0 | Transmision EP 220 | 218 | 266 | 23/19 | 24/21 | 0 | 2016-11-15
J-5237 MR | General | Reductor | \\\Asfaltos y Derivados\Sala K 19 | Admisible | 0 | Transmision EP 220 | 218 | 266 | 23/19 | 20/16 | 0 | 2016-11-15
TRANS-TRASLO1 - Elevacion | General | Reductor elevacion | \\\Lubricantes\Silo AutomÃ¡tico\PASILLO 1 | Admisible | 0 | ISO-VG 32 M | 32 | 39 | 22/18 | 16/13 | 0 | 2016-11-15
TRANS-TRASLO3 - Elevacion | General | Reductor Elevacion | \\\Lubricantes\Silo AutomÃ¡tico\PASILLO 3 | Admisible | 0 | ISO-VG 32 M | 32 | 39 | 22/18 | 17/14 | 0 | 2016-11-15
Cilindro 300 (30) | General | Reductor | \\\Parafinas\Moldeo y Empaquetado\Linea Nueva | No admisible | 0 | ISO-VG 32 M | 32 | 39 | 22/18 | 25/22 | 0 | 2016-11-23
P200A | General | Reductor | \\\Lubricantes\Blending\Descarga aditivos | No admisible | 0 | ISO-VG 32 M | 32 | 39 | 22/18 | 22/19 | 0 | 2016-11-23
P855A | General | Reductor | \\\Lubricantes\Blending\Bombas Corte Base | No admisible | 0 | ISO-VG 32 M | 32 | 39 | 22/18 | Bomba de agua 1 (60) | General | Bomba | \\\Parafinas\Moldeo y Empaquetado\Linea Nueva | Admisible | 0 | ISO-VG 32 M | 32 | 39 | 21/18 | 20/17 | 0 | 2016-11-23
J852 | General | reductor | \\\Lubricantes\Parque de Tanques\PARQUE DE TANQUES | Admisible | 0 | ISO-VG 32 M | 32 | 39 | 22/18 | 21/17 | 0 | 2016-11-23
JM-5402 M (15) | General | Molino | \\\Asfaltos y Derivados\Sala K 19 | Admisible | 0 | ISO-VG 68 S | 61 | 75 | 21/18 | 18/15 | 0 | 2016-11-23
P207 | General | Reductor | \\\Lubricantes\Blending\Tanques de aditivos | Admisible | 0 | ISO-VG 32 M | 32 | 39 | 22/18 | 20/17 | 0 | 2016-11-23
P853A | General | Reductor | \\\Lubricantes\Blending\Bombas Corte Base | Admisible | 0 | ISO-VG 32 M | 32 | 39 | 22/18 | 22/18 | 0 | 2016-11-23
AG-370 | General | Agitador | \\\Lubricantes\Blending\Polimeros | No admisible | 0 | ISO-VG 32 M | 26 | 39 | 22/18 | 23/19 | 0 | 2016-12-14
JC 04 | General | Compresor | \\\Lubricantes\Sala de Compresores\Sullair 720 | No admisible | 40,6 | ISO-VG 37 M | 30 | 45 | 21/17 | 21/18 | 145,5 | 2016-12-14
M49-1 | General | reductor | \\\Lubricantes\Envasado\LÃNEA 1 LT | No admisible | 0 | ISO-VG 32 M | 26 | 39 | 22/18 | 23/20 | 0 | 2016-12-14
P854A | General | Reductor | \\\Lubricantes\Blending\Bombas Corte Base | No admisible | 0 | ISO-VG 32 M | 26 | 39 | 22/18 | 23/19 | 0 | 2016-12-14
G-370-A Tornillo | General | Reductor | \\\Lubricantes\Blending\Polimeros | Admisible | 0 | ISO-VG 32 M | 26 | 39 | 22/18 | 18/14 | 0 | 2016-12-14
M36-4 | General | reductor | \\\Lubricantes\Envasado\LÃNEA 4 LTS | Admisible | 0 | ISO-VG 32 M | 26 | 39 | 22/18 | 20/16 | 0 | 2016-12-14
M47-1 | General | reductor | \\\Lubricantes\Envasado\LÃNEA 1 LT | Admisible | 0 | ISO-VG 32 M | 26 | 39 | 22/18 | 21/17 | 0 | 2016-12-14
P430 | General | reductor | \\\Lubricantes\Mezcla Batch\Sala de Bombas | Admisible | 0 | ISO-VG 32 M | 26 | 39 | 22/18 | 19/15 | 0 | 2016-12-14
P205 | General | Reductor | \\\Lubricantes\Blending\Tanques de aditivos | No admisible | 0 | ISO-VG 32 M | 26 | 39 | 22/18 | 22/19 | 0 | 2017-01-13
P855A | General | Reductor | \\\Lubricantes\Blending\Bombas Corte Base | No admisible | 0 | ISO-VG 32 M | 26 | 39 | 22/18 | 24/21 | 0 | 2017-01-13
AG-370 | General | Agitador | \\\Lubricantes\Blending\Polimeros | Admisible | 0 | ISO-VG 32 M | 26 | 39 | 22/18 | 21/17 | 0 | 2017-01-13
J852 | General | reductor | \\\Lubricantes\Parque de Tanques\PARQUE DE TANQUES | Admisible | 0 | ISO-VG 32 M | 26 | 39 | 22/18 | 22/18 | 0 | 2017-01-13
P200A | General | Reductor | \\\Lubricantes\Blending\Descarga aditivos | Admisible | 0 | ISO-VG 32 M | 26 | 39 | 22/18 | 21/17 | 0 | 2017-01-13
P207 | General | Reductor | \\\Lubricantes\Blending\Tanques de aditivos | Admisible | 0 | ISO-VG 32 M | 26 | 39 | 22/18 | 20/17 | 0 | 2017-01-13
P850A | General | Reductor | \\\Lubricantes\Blending\Bombas Corte Base | Admisible | 0 | ISO-VG 32 M | 26 | 39 | 22/18 | 20/17 | 0 | 2017-01-13
J-5296 M (15) | General | Molino Coloidal | \\\Asfaltos y Derivados\Sala K 19 | No admisible | 0 | YPF TURBINA EP 68 | 0 | 0 | 21/18 | 24/21 | 0 | 2017-01-17
J-5504 AMR | General | Reductor | \\\Asfaltos y Derivados\Soplado de Asfaltos | No admisible | 0 | Transmision EP 220 | 178 | 266 | 23/19 | 21/17 | 0 | 2017-01-17
J-5237 CMR | General | Reductor | \\\Asfaltos y Derivados\Sala K 19 | Admisible | 0 | Transmision EP 220 | 178 | 266 | 23/19 | 23/19 | 0 | 2017-01-17
J-5502 BMR | General | Reductor | \\\Asfaltos y Derivados\Soplado de Asfaltos | Admisible | 0 | Transmision EP 220 | 178 | 266 | 23/19 | 20/17 | 0 | 2017-01-17
TRANS-TRASLO1 - Elevacion | General | Reductor elevacion | \\\Lubricantes\Silo AutomÃ¡tico\PASILLO 1 | Admisible | 0 | ISO-VG 32 M | 26 | 39 | 22/18 | 19/15 | 0 | 2017-01-17
TRANS-TRASLO3 - Traslacion | General | Reductor Traslacion | \\\Lubricantes\Silo AutomÃ¡tico\PASILLO 3 | Admisible | 0 | ISO-VG 32 M | 26 | 39 | 22/18 | 19/16 | 0 | 2017-01-17
Bba. Vacio Carter (Brush) | General | Bomba de Vacio | \\\Lubricantes\Mezcla Batch\F357 (Dosivac) | No admisible | 0 | ISO-VG 32 M | 26 | 39 | 21/18 | 23/20 | 0 | 2017-02-24
Cilindro 300 (30) | General | Caja chica entrada | \\\Parafinas\Moldeo y Empaquetado\Linea Nueva | No admisible | 0 | ISO-VG 32 M | 29 | 35 | 22/18 | 25/22 | 0 | 2017-02-24
J-5507 AM (15) | General | Bomba | \\\Asfaltos y Derivados\Soplado de Asfaltos | No admisible | 0 | YPF TURBINA EP 68 | 0 | 0 | 21/18 | M39-4 | General | reductor | \\\Lubricantes\Envasado\LÃNEA 4 LTS | No admisible | 0 | ISO-VG 32 M | 26 | 39 | 22/18 | 23/19 | 0 | 2017-02-24
P 001 B (30) | General | Bomba | \\\Parafinas\Moldeo y Empaquetado\Linea Antigua | No admisible | 0 | ISO-VG 32 M | 26 | 39 | 21/18 | Bomba de agua 1 (60) | General | Bomba | \\\Parafinas\Moldeo y Empaquetado\Linea Nueva | Admisible | 0 | ISO-VG 32 M | 26 | 39 | 21/18 | 19/16 | 0 | 2017-02-24
J-5289 AMR | General | Reductor | \\\Asfaltos y Derivados\Sala K 19 | Admisible | 0 | Transmision EP 220 | 178 | 266 | 23/19 | 19/16 | 0 | 2017-02-24
M36-4 | General | reductor | \\\Lubricantes\Envasado\LÃNEA 4 LTS | Admisible | 0 | ISO-VG 32 M | 26 | 39 | 22/18 | 19/16 | 0 | 2017-02-24
N205-2 | General | reductor | \\\Lubricantes\Envasado\LÃNEA 205 LTS | Admisible | 0 | ISO-VG 32 M | 26 | 39 | 22/18 | 21/17 | 0 | 2017-02-24
P853A | General | Reductor | \\\Lubricantes\Blending\Bombas Corte Base | Admisible | 0 | ISO-VG 32 M | 26 | 39 | 22/18 | 21/17 | 0 | 2017-02-24
AG-370 | General | Agitador | \\\Lubricantes\Blending\Polimeros | No admisible | 0 | ISO-VG 32 M | 26 | 39 | 22/18 | 24/19 | 0 | 2017-03-27
BBAJ915AM (30) | General | Bomba | \\\Parafinas\Moldeo y Empaquetado\Linea Antigua | No admisible | 0 | ISO-VG 32 M | 26 | 39 | 21/18 | 22/18 | 0 | 2017-03-27
EL-370 (30) | General | Reductor | \\\Lubricantes\Blending\Polimeros | No admisible | 0 | ISO-VG 32 M | 26 | 39 | 22/18 | 25/22 | 0 | 2017-03-27
F 357 Reforzador Vacio (Robuschi) | General | Soplador Lado libre | \\\Lubricantes\Mezcla Batch\F357 (Dosivac) | No admisible | 0 | ISO-VG 32 M | 26 | 39 | 21/18 | 23/20 | 0 | 2017-03-27
P205 | General | Reductor | \\\Lubricantes\Blending\Tanques de aditivos | No admisible | 0 | ISO-VG 32 M | 26 | 39 | 22/18 | 23/19 | 0 | 2017-03-27
P855A | General | Reductor | \\\Lubricantes\Blending\Bombas Corte Base | No admisible | 0 | ISO-VG 32 M | 26 | 39 | 22/18 | 24/21 | 0 | 2017-03-27
JC 04 | General | Compresor | \\\Lubricantes\Sala de Compresores\Sullair 720 | Admisible | 39,6 | ISO-VG 37 M | 30 | 45 | 21/17 | 2019-12-15 | 149,5 | 2017-03-27
P400 | General | reductor | \\\Lubricantes\Mezcla Batch\Sala de Bombas | Admisible | 0 | ISO-VG 32 M | 26 | 39 | 22/18 | 20/17 | 0 | 2017-03-27
TRANS-TRASLO2 - Elevacion | General | Reductor Elevacion | \\\Lubricantes\Silo AutomÃ¡tico\PASILLO 2 | Admisible | 0 | ISO-VG 32 M | 26 | 39 | 22/18 | 19/15 | 0 | 2017-03-27
BBAJ915AM (30) | General | Bomba | \\\Parafinas\Moldeo y Empaquetado\Linea Antigua | No admisible | 0 | ISO-VG 32 M | 26 | 39 | 21/18 | 24/21 | 0 | 2017-04-19
EL-370 (30) | General | Reductor | \\\Lubricantes\Blending\Polimeros | No admisible | 0 | ISO-VG 32 M | 26 | 39 | 22/18 | 25/22 | 0 | 2017-04-19
M39-1 | General | Reductor | \\\Lubricantes\Envasado\LÃNEA 1 LT | No admisible | 0 | ISO-VG 32 M | 26 | 39 |  | 25/21 | 0 | 2017-04-19
N205-1 | General | Reductor | \\\Lubricantes\Envasado\LÃNEA 205 LTS | No admisible | 0 | ISO-VG 32 M | 26 | 39 | 22/18 | P 001 B (30) | General | Bomba | \\\Parafinas\Moldeo y Empaquetado\Linea Antigua | No admisible | 0 | ISO-VG 32 M | 26 | 39 | 21/18 | N205-2 | General | reductor | \\\Lubricantes\Envasado\LÃNEA 205 LTS | En observacion | 0 | ISO-VG 32 M | 26 | 39 | 22/18 | 22/18 | 0 | 2017-04-19
CUBAG-370 Tornillo | General | Reductor | \\\Lubricantes\Blending\Polimeros | Admisible | 0 | ISO-VG 32 M | 26 | 39 | 22/18 | 20/16 | 0 | 2017-04-19
N205-4 | General | Reductor | \\\Lubricantes\Envasado\LÃNEA 205 LTS | Admisible | 0 | ISO-VG 32 M | 26 | 39 | 22/18 | 20/16 | 0 | 2017-04-19
P854A | General | Reductor | \\\Lubricantes\Blending\Bombas Corte Base | Admisible | 0 | ISO-VG 32 M | 26 | 39 | 22/18 | 21/18 | 0 | 2017-04-19
J-5237 BMR | General | Reductor | \\\Asfaltos y Derivados\Sala K 19 | No admisible | 0 | Transmision EP 220 | 178 | 266 | 23/19 | 24/20 | 0 | 2017-04-24
J-5237 CMR | General | Reductor | \\\Asfaltos y Derivados\Sala K 19 | No admisible | 0 | Transmision EP 220 | 178 | 266 | 23/19 | 24/20 | 0 | 2017-04-24
P411 | General | reductor | \\\Lubricantes\Mezcla Batch\Sala de Bombas | No admisible | 0 | ISO-VG 32 M | 26 | 39 | 22/18 | 23/19 | 0 | 2017-04-24
J-5502 BMR | General | Reductor | \\\Asfaltos y Derivados\Soplado de Asfaltos | Admisible | 0 | Transmision EP 220 | 178 | 266 | 23/19 | 22/19 | 0 | 2017-04-24
Bomba de agua 2 (60) | General | Bomba | \\\Parafinas\Moldeo y Empaquetado\Linea Nueva | No admisible | 0 | ISO-VG 32 M | 26 | 39 | 21/18 | 23/19 | 0 | 2017-05-11
F 357 Reforzador Vacio (Robuschi) | General | Soplador Lado Acople | \\\Lubricantes\Mezcla Batch\F357 (Dosivac) | Admisible | 0 | ISO-VG 32 M | 26 | 39 | 21/18 | 21/18 | 0 | 2017-05-11
J-5237 BMR | General | Reductor | \\\Asfaltos y Derivados\Sala K 19 | No admisible | 0 | Transmision EP 220 | 178 | 266 | 23/19 | 23/20 | 0 | 2017-05-11
J-5507 AM (15) | General | Bomba | \\\Asfaltos y Derivados\Soplado de Asfaltos | No admisible | 0 | YPF TURBINA EP 68 | 0 | 0 | 21/18 | N 902 MR (30) | General | reductor | \\\Parafinas\Moldeo y Empaquetado\Linea Antigua | No admisible | 0 | ISO-VG 32 M | 26 | 39 | 22/18 | 23/19 | 0 | 2017-05-11
P425 | General | reductor | \\\Lubricantes\Mezcla Batch\Sala de Bombas | No admisible | 0 | ISO-VG 32 M | 26 | 39 | 22/18 | 22/19 | 0 | 2017-05-11
F 357 Bba. Vacio Carter (Brush) | General | Bomba de Vacio | \\\Lubricantes\Mezcla Batch\F357 (Dosivac) | Admisible | 0 | ISO-VG 32 M | 26 | 39 | 21/18 | 19/16 | 0 | 2017-05-11
J850 | General | reductor | \\\Lubricantes\Parque de Tanques\PARQUE DE TANQUES | Admisible | 0 | ISO-VG 32 M | 26 | 39 | 22/18 | 21/17 | 0 | 2017-05-11
P203 | General | Reductor | \\\Lubricantes\Blending\Tanques de aditivos | Admisible | 0 | ISO-VG 32 M | 26 | 39 | 22/18 | 21/18 | 0 | 2017-05-11
AG-370 | General | Agitador | \\\Lubricantes\Blending\Polimeros | No admisible | 0 | ISO-VG 32 M | 26 | 39 | 22/18 | 24/21 | 0 | 2017-05-16
EL-370 (30) | General | Reductor | \\\Lubricantes\Blending\Polimeros | No admisible | 0 | ISO-VG 32 M | 26 | 39 | 22/18 | 25/21 | 0 | 2017-05-16
CUBAG-370 Tornillo | General | Reductor | \\\Lubricantes\Blending\Polimeros | Admisible | 0 | ISO-VG 32 M | 26 | 39 | 22/18 | 19/16 | 0 | 2017-05-16
TRANS-TRASLO2 - Elevacion | General | Reductor Elevacion | \\\Lubricantes\Silo AutomÃ¡tico\PASILLO 2 | Admisible | 0 | ISO-VG 32 M | 26 | 39 | 22/18 | 19/15 | 0 | 2017-05-16
AG-370 | General | Reductor | \\\Lubricantes\Blending\Polimeros | No admisible | 0 | ISO-VG 32 M | 26 | 39 | 22/18 | 25/21 | 0 | 2017-06-14
BBAJ915AM (30) | General | Bomba | \\\Parafinas\Moldeo y Empaquetado\Linea Antigua | No admisible | 0 | ISO-VG 32 M | 26 | 39 | 21/18 | 23/19 | 0 | 2017-06-14
EL-370 (30) | General | Reductor | \\\Lubricantes\Blending\Polimeros | No admisible | 0 | ISO-VG 32 M | 26 | 39 | 22/18 | 25/21 | 0 | 2017-06-14
M47-1 | General | reductor | \\\Lubricantes\Envasado\LÃNEA 1 LT | No admisible | 0 | ISO-VG 32 M | 26 | 39 | 22/18 | 23/20 | 0 | 2017-06-14
P853A | General | Reductor | \\\Lubricantes\Blending\Bombas Corte Base | No admisible | 0 | ISO-VG 32 M | 26 | 39 | 22/18 | 22/19 | 0 | 2017-06-14
CUBAG-370 Tornillo | General | Reductor | \\\Lubricantes\Blending\Polimeros | Admisible | 0 | ISO-VG 32 M | 26 | 39 | 22/18 | 19/15 | 0 | 2017-06-14
JC 03 | General | Compresor | \\\Lubricantes\Sala de Compresores\Sullair 720 | Admisible | 37,7 | ISO-VG 37 S | 30 | 45 | 21/17 | 20/17 | 152,8 | 2017-06-14
P400 | General | reductor | \\\Lubricantes\Mezcla Batch\Sala de Bombas | Admisible | 0 | ISO-VG 32 M | 26 | 39 | 22/18 | 19/16 | 0 | 2017-06-14
J-5507 AM (15) | General | Bomba | \\\Asfaltos y Derivados\Soplado de Asfaltos | No admisible | 0 | YPF TURBINA EP 68 | 0 | 0 | 21/18 | M39-4 | General | reductor | \\\Lubricantes\Envasado\LÃNEA 4 LTS | No admisible | 0 | ISO-VG 32 M | 26 | 39 | 22/18 | 23/19 | 0 | 2017-06-21
F 357 Reforzador Vacio (Robuschi) | General | Soplador Lado libre | \\\Lubricantes\Mezcla Batch\F357 (Dosivac) | En observacion | 0 | ISO-VG 32 M | 26 | 39 | 21/18 | 21/18 | 0 | 2017-06-21
M37-4 | General | reductor | \\\Lubricantes\Envasado\LÃNEA 4 LTS | Admisible | 0 | ISO-VG 32 M | 29 | 35 | 22/18 | 20/16 | 0 | 2017-06-21
TRANS-TRASLO1 - Elevacion | General | Reductor elevacion | \\\Lubricantes\Silo AutomÃ¡tico\PASILLO 1 | Admisible | 0 | ISO-VG 32 M | 26 | 39 | 22/18 | 18/15 | 0 | 2017-06-21
TRANS-TRASLO3 - Traslacion | General | Reductor Traslacion | \\\Lubricantes\Silo AutomÃ¡tico\PASILLO 3 | Admisible | 0 | ISO-VG 32 M | 26 | 39 | 22/18 | 19/15 | 0 | 2017-06-21
F 357 Reforzador Vacio (Robuschi) | General | Soplador Lado Acople | \\\Lubricantes\Mezcla Batch\F357 (Dosivac) | Admisible | 0 | ISO-VG 32 M | 26 | 39 | 21/18 | 21/17 | 0 | 2017-07-04
F 357 Reforzador Vacio (Robuschi) | General | Soplador Lado libre | \\\Lubricantes\Mezcla Batch\F357 (Dosivac) | No admisible | 0 | ISO-VG 32 M | 26 | 39 | 21/18 | 22/19 | 0 | 2017-07-04
J851 | General | reductor | \\\Lubricantes\Parque de Tanques\PARQUE DE TANQUES | No admisible | 0 | ISO-VG 32 M | 26 | 39 | 22/18 | 23/19 | 0 | 2017-07-04
P205 | General | Reductor | \\\Lubricantes\Blending\Tanques de aditivos | No admisible | 0 | ISO-VG 32 M | 26 | 39 | 22/18 | 22/19 | 0 | 2017-07-04
F 357 Bba. Vacio Carter (Brush) | General | Bomba de Vacio | \\\Lubricantes\Mezcla Batch\F357 (Dosivac) | Admisible | 0 | ISO-VG 32 M | 26 | 39 | 21/18 | 16/13 | 0 | 2017-07-04
J850 | General | reductor | \\\Lubricantes\Parque de Tanques\PARQUE DE TANQUES | Admisible | 0 | ISO-VG 32 M | 26 | 39 | 22/18 | 20/16 | 0 | 2017-07-04
P200A | General | Reductor | \\\Lubricantes\Blending\Descarga aditivos | Admisible | 0 | ISO-VG 32 M | 26 | 39 | 22/18 | 21/18 | 0 | 2017-07-04
P209 | General | Reductor | \\\Lubricantes\Blending\Tanques de aditivos | Admisible | 0 | ISO-VG 32 M | 26 | 39 | 22/18 | 20/16 | 0 | 2017-07-04
P850A | General | Reductor | \\\Lubricantes\Blending\Bombas Corte Base | Admisible | 0 | ISO-VG 32 M | 26 | 39 | 22/18 | 20/17 | 0 | 2017-07-04
EL-370 (30) | General | Reductor | \\\Lubricantes\Blending\Polimeros | No admisible | 0 | ISO-VG 32 M | 26 | 39 | 22/18 | 23/19 | 0 | 2017-08-07
M47-1 | General | reductor | \\\Lubricantes\Envasado\LÃNEA 1 LT | No admisible | 0 | ISO-VG 32 M | 26 | 39 | 22/18 | 23/19 | 0 | 2017-08-07
M49-1 | General | reductor | \\\Lubricantes\Envasado\LÃNEA 1 LT | No admisible | 0 | ISO-VG 32 M | 26 | 39 | 22/18 | 22/19 | 0 | 2017-08-07
F 357 Bba. Vacio Carter (Brush) | General | Bomba de Vacio | \\\Lubricantes\Mezcla Batch\F357 (Dosivac) | Admisible | 0 | ISO-VG 32 M | 26 | 39 | 21/18 | 19/16 | 0 | 2017-08-07
JC 03 | General | Compresor | \\\Lubricantes\Sala de Compresores\Sullair 720 | Admisible | 37,4 | ISO-VG 37 S | 30 | 45 | 21/17 | 19/15 | 135,8 | 2017-08-07
P400 | General | reductor | \\\Lubricantes\Mezcla Batch\Sala de Bombas | Admisible | 0 | ISO-VG 32 M | 26 | 39 | 22/18 | 19/16 | 0 | 2017-08-07
TRANS-TRASLO2 - Elevacion | General | Reductor Elevacion | \\\Lubricantes\Silo AutomÃ¡tico\PASILLO 2 | Admisible | 0 | ISO-VG 32 M | 26 | 39 | 22/18 | 19/16 | 0 | 2017-08-07
J-5237 BMR | General | Reductor | \\\Asfaltos y Derivados\Sala K 19 | No admisible | 0 | Transmision EP 220 | 178 | 266 | 23/19 | 22/20 | 0 | 2017-08-17
J-5285 AMR | General | Reductor | \\\Asfaltos y Derivados\Sala K 19 | No admisible | 0 | Transmision EP 220 | 178 | 266 | 23/19 | M38-4 | General | reductor | \\\Lubricantes\Envasado\LÃNEA 4 LTS | No admisible | 0 | ISO-VG 32 M | 26 | 39 | 22/18 | P855A | General | Reductor | \\\Lubricantes\Blending\Bombas Corte Base | No admisible | 0 | ISO-VG 32 M | 26 | 39 | 22/18 | 23/20 | 0 | 2017-08-17
J-5237 CMR | General | Reductor | \\\Asfaltos y Derivados\Sala K 19 | Admisible | 0 | Transmision EP 220 | 178 | 266 | 23/19 | 21/18 | 0 | 2017-08-17
M36-4 | General | reductor | \\\Lubricantes\Envasado\LÃNEA 4 LTS | Admisible | 0 | ISO-VG 32 M | 26 | 39 | 22/18 | 20/16 | 0 | 2017-08-17
P430 | General | reductor | \\\Lubricantes\Mezcla Batch\Sala de Bombas | Admisible | 0 | ISO-VG 32 M | 26 | 39 | 22/18 | 21/17 | 0 | 2017-08-17
J-5507 AM (15) | General | Bomba | \\\Asfaltos y Derivados\Soplado de Asfaltos | No admisible | 0 | YPF TURBINA EP 68 | 0 | 0 | 21/18 | 23/20 | 0 | 2017-09-04
J853 | General | reductor | \\\Lubricantes\Parque de Tanques\PARQUE DE TANQUES | No admisible | 0 | ISO-VG 32 M | 26 | 39 | 22/18 | 20/16 | 0 | 2017-09-04
P204 | General | Reductor | \\\Lubricantes\Blending\Tanques de aditivos | No admisible | 0 | ISO-VG 32 M | 26 | 39 | 22/18 | 22/19 | 0 | 2017-09-04
F 357 Reforzador Vacio (Robuschi) | General | Soplador Lado Acople | \\\Lubricantes\Mezcla Batch\F357 (Dosivac) | Admisible | 0 | ISO-VG 32 M | 26 | 39 | 21/18 | 19/16 | 0 | 2017-09-04
J-5401 MR | General | Reductor | \\\Asfaltos y Derivados\Sala K 19 | Admisible | 0 | ISO-VG 32 M | 26 | 39 | 23/19 | 20/17 | 0 | 2017-09-04
JC 02 | General | Compresor | \\\Lubricantes\Sala de Compresores\Sullair 720 | Admisible | 37,9 | ISO-VG 37 M | 33 | 41 | 21/17 | 18/15 | 136,3 | 2017-09-04
P203 | General | Reductor | \\\Lubricantes\Blending\Tanques de aditivos | Admisible | 0 | ISO-VG 32 M | 26 | 39 | 22/18 | 19/16 | 0 | 2017-09-04
P416 | General | reductor | \\\Lubricantes\Mezcla Batch\Sala de Bombas | Admisible | 0 | ISO-VG 32 M | 26 | 39 | 22/18 | 20/16 | 0 | 2017-09-04
AG-370 | General | Reductor | \\\Lubricantes\Blending\Polimeros | No admisible | 0 | ISO-VG 32 M | 26 | 39 | 22/18 | 22/19 | 0 | 2017-09-06
EL-370 (30) | General | Reductor | \\\Lubricantes\Blending\Polimeros | No admisible | 0 | ISO-VG 32 M | 26 | 39 | 22/18 | 23/20 | 0 | 2017-09-06
TRANS-TRASLO1 - Elevacion | General | Reductor elevacion | \\\Lubricantes\Silo AutomÃ¡tico\PASILLO 1 | Admisible | 0 | ISO-VG 32 M | 26 | 39 | 22/18 | 19/16 | 0 | 2017-09-06
TRANS-TRASLO2 - Traslacion | General | Reductor Traslacion | \\\Lubricantes\Silo AutomÃ¡tico\PASILLO 2 | Admisible | 0 | ISO-VG 32 M | 26 | 39 | 22/18 | 19/15 | 0 | 2017-09-06
JM-5401 M (15) | General | Molino | \\\Asfaltos y Derivados\Sala K 19 | Admisible | 0 | ISO-VG 68 S | 55 | 82 | 21/18 | 20/17 | 0 | 2017-09-25 control
J-5285 AMR | General | Reductor | \\\Asfaltos y Derivados\Sala K 19 | No admisible | 0 | Transmision EP 220 | 178 | 266 | 23/19 | 26/24 | 0 | 2017-10-09
J-5289 AMR | General | Reductor | \\\Asfaltos y Derivados\Sala K 19 | No admisible | 0 | Transmision EP 220 | 178 | 266 | 23/19 | 25/21 | 0 | 2017-10-09
J855 | General | reductor | \\\Lubricantes\Parque de Tanques\PARQUE DE TANQUES | No admisible | 0 | ISO-VG 32 M | 26 | 39 | 22/18 | 22/19 | 0 | 2017-10-09
M39-4 | General | reductor | \\\Lubricantes\Envasado\LÃNEA 4 LTS | No admisible | 0 | ISO-VG 32 M | 26 | 39 | 22/18 | N205-3 | General | Reductor | \\\Lubricantes\Envasado\LÃNEA 205 LTS | No admisible | 0 | ISO-VG 32 M | 26 | 39 | 22/18 | 23/19 | 0 | 2017-10-09
J-5502 BMR | General | Reductor | \\\Asfaltos y Derivados\Soplado de Asfaltos | En observacion | 0 | Transmision EP 220 | 178 | 266 | 23/19 | 22/19 | 0 | 2017-10-09
J-5507 M (15) | General | Bomba | \\\Asfaltos y Derivados\Soplado de Asfaltos | Admisible | 0 | YPF TURBINA EP 68 | 0 | 0 | 21/18 | 16/13 | 0 | 2017-10-09
JM-5401 M (15) | General | Molino | \\\Asfaltos y Derivados\Sala K 19 | Admisible | 0 | ISO-VG 68 S | 55 | 82 | 21/18 | 20/16 | 0 | 2017-10-09
P421 | General | Reductor | \\\Lubricantes\Mezcla Batch\Sala de Bombas | Admisible | 0 | ISO-VG 32 M | 26 | 39 | 22/18 | 21/17 | 0 | 2017-10-09
F 357 Reforzador Vacio (Robuschi) | General | Soplador Lado Acople | \\\Lubricantes\Mezcla Batch\F357 (Dosivac) | Admisible | 0 | ISO-VG 32 M | 26 | 39 | 21/18 | 19/16 | 0 | 2017-10-26
F 357 Reforzador Vacio (Robuschi) | General | Soplador Lado libre | \\\Lubricantes\Mezcla Batch\F357 (Dosivac) | No admisible | 0 | ISO-VG 32 M | 26 | 39 | 21/18 | 22/19 | 0 | 2017-10-26
TRANS-TRASLO1 - Elevacion | General | Reductor elevacion | \\\Lubricantes\Silo AutomÃ¡tico\PASILLO 1 | Admisible | 0 | ISO-VG 32 M | 26 | 39 | 22/18 | 19/15 | 0 | 2017-10-26
TRANS-TRASLO2 - Traslacion | General | Reductor Traslacion | \\\Lubricantes\Silo AutomÃ¡tico\PASILLO 2 | Admisible | 0 | ISO-VG 32 M | 26 | 39 | 22/18 | 20/16 | 0 | 2017-10-26
EL-370 (30) | General | Reductor | \\\Lubricantes\Blending\Polimeros | No admisible | 0 | ISO-VG 32 M | 26 | 39 | 22/18 | 23/19 | 0 | 2017-11-13
J-5285 AMR | General | Reductor | \\\Asfaltos y Derivados\Sala K 19 | No admisible | 0 | Transmision EP 220 | 178 | 266 | 23/19 | 27/24 | 0 | 2017-11-13
J-5502 BMR | General | Reductor | \\\Asfaltos y Derivados\Soplado de Asfaltos | No admisible | 0 | Transmision EP 220 | 178 | 266 | 23/19 | 24/21 | 0 | 2017-11-13
P200A | General | Reductor | \\\Lubricantes\Blending\Descarga aditivos | No admisible | 0 | ISO-VG 32 M | 26 | 39 | 22/18 | 22/19 | 0 | 2017-11-13
P209 | General | Reductor | \\\Lubricantes\Blending\Tanques de aditivos | En observacion | 0 | ISO-VG 32 M | 26 | 39 | 22/18 | 21/18 | 0 | 2017-11-13
J850 | General | reductor | \\\Lubricantes\Parque de Tanques\PARQUE DE TANQUES | Admisible | 0 | ISO-VG 32 M | 26 | 39 | 22/18 | 20/17 | 0 | 2017-11-13
JC 04 | General | Compresor | \\\Lubricantes\Sala de Compresores\Sullair 720 | Admisible | 37,8 | ISO-VG 37 M | 30 | 45 | 21/17 | 16/13 | 144,6 | 2017-11-13
P207 | General | Reductor | \\\Lubricantes\Blending\Tanques de aditivos | Admisible | 0 | ISO-VG 32 M | 26 | 39 | 22/18 | 21/17 | 0 | 2017-11-13
P430 | General | reductor | \\\Lubricantes\Mezcla Batch\Sala de Bombas | Admisible | 0 | ISO-VG 32 M | 26 | 39 | 22/18 | 21/17 | 0 | 2017-11-13
F 357 Reforzador Vacio (Robuschi) | General | Soplador Lado Acople | \\\Lubricantes\Mezcla Batch\F357 (Dosivac) | Admisible | 0 | ISO-VG 32 M | 26 | 39 | 21/18 | 19/16 | 0 | 2017-11-15
F 357 Reforzador Vacio (Robuschi) | General | Soplador Lado libre | \\\Lubricantes\Mezcla Batch\F357 (Dosivac) | No admisible | 0 | ISO-VG 32 M | 26 | 39 | 21/18 | 22/19 | 0 | 2017-11-15
F 357 Bba. Vacio Carter (Brush) | General | Bomba de Vacio | \\\Lubricantes\Mezcla Batch\F357 (Dosivac) | Admisible | 0 | ISO-VG 32 M | 26 | 39 | 21/18 | 18/15 | 0 | 2017-11-15
F 357 Reforzador Vacio (Robuschi) | General | Soplador Lado Acople | \\\Lubricantes\Mezcla Batch\F357 (Dosivac) | Admisible | 0 | ISO-VG 32 M | 26 | 39 | 21/18 | 20/16 | 0 | 2017-12-05
F 357 Reforzador Vacio (Robuschi) | General | Soplador Lado libre | \\\Lubricantes\Mezcla Batch\F357 (Dosivac) | No admisible | 0 | ISO-VG 32 M | 26 | 39 | 21/18 | 22/18 | 0 | 2017-12-05
J-5289 AMR | General | Reductor | \\\Asfaltos y Derivados\Sala K 19 | No admisible | 0 | Transmision EP 220 | 178 | 266 | 23/19 | 25/22 | 0 | 2017-12-05
M38-4 | General | reductor | \\\Lubricantes\Envasado\LÃNEA 4 LTS | No admisible | 0 | ISO-VG 32 M | 26 | 39 | 22/18 | 27/24 | 0 | 2017-12-05
M49-1 | General | reductor | \\\Lubricantes\Envasado\LÃNEA 1 LT | No admisible | 0 | ISO-VG 32 M | 26 | 39 | 22/18 | 23/19 | 0 | 2017-12-05
N205-3 | General | Reductor | \\\Lubricantes\Envasado\LÃNEA 205 LTS | En observacion | 0 | ISO-VG 32 M | 26 | 39 | 22/18 | 22/18 | 0 | 2017-12-05
JC 03 | General | Compresor | \\\Lubricantes\Sala de Compresores\Sullair 720 | Admisible | 37,6 | ISO-VG 37 S | 30 | 45 | 21/17 | 19/15 | 141,3 | 2017-12-05
N205-4 | General | Reductor | \\\Lubricantes\Envasado\LÃNEA 205 LTS | Admisible | 0 | ISO-VG 32 M | 26 | 39 | 22/18 | 21/17 | 0 | 2017-12-05
P854A | General | Reductor | \\\Lubricantes\Blending\Bombas Corte Base | Admisible | 0 | ISO-VG 32 M | 26 | 39 | 22/18 | 21/18 | 0 | 2017-12-05
TRANS-TRASLO1 - Elevacion | General | Reductor elevacion | \\\Lubricantes\Silo AutomÃ¡tico\PASILLO 1 | Admisible | 0 | ISO-VG 32 M | 26 | 39 | 22/18 | 19/15 | 0 | 2017-12-19
TRANS-TRASLO1 - Traslacion | General | Reductor traslacion | \\\Lubricantes\Silo AutomÃ¡tico\PASILLO 1 | Admisible | 0 | ISO-VG 32 M | 26 | 39 | 22/18 | 21/18 | 0 | 2017-12-19
TRANS-TRASLO2 - Traslacion | General | Reductor Traslacion | \\\Lubricantes\Silo AutomÃ¡tico\PASILLO 2 | Admisible | 0 | ISO-VG 32 M | 26 | 39 | 22/18 | 19/15 | 0 | 2017-12-19
EL-370 (30) | General | Reductor | \\\Lubricantes\Blending\Polimeros | No admisible | 0 | ISO-VG 32 M | 26 | 39 | 22/18 | 23/19 | 0 | 2018-01-09
J-5285 AMR | General | Reductor | \\\Asfaltos y Derivados\Sala K 19 | No admisible | 0 | Transmision EP 220 | 178 | 266 | 23/19 | P208 | General | Reductor | \\\Lubricantes\Blending\Tanques de aditivos | No admisible | 0 | ISO-VG 32 M | 26 | 39 | 22/18 | 22/19 | 0 | 2018-01-09
P855A | General | Reductor | \\\Lubricantes\Blending\Bombas Corte Base | No admisible | 0 | ISO-VG 32 M | 26 | 39 | 22/18 | 22/19 | 0 | 2018-01-09
J-5289 AMR | General | Reductor | \\\Asfaltos y Derivados\Sala K 19 | Admisible | 0 | Transmision EP 220 | 178 | 266 | 23/19 | 23/19 | 0 | 2018-01-09
J852 | General | reductor | \\\Lubricantes\Parque de Tanques\PARQUE DE TANQUES | Admisible | 0 | ISO-VG 32 M | 26 | 39 | 22/18 | 20/17 | 0 | 2018-01-09
P110 | General | Reductor | \\\Lubricantes\Blending\Tanques de aditivos | Admisible | 0 | ISO-VG 32 M | 26 | 39 | 22/18 | 20/17 | 0 | 2018-01-09
P209 | General | Reductor | \\\Lubricantes\Blending\Tanques de aditivos | Admisible | 0 | ISO-VG 32 M | 26 | 39 | 22/18 | 22/18 | 0 | 2018-01-09
P852A | General | Reductor | \\\Lubricantes\Blending\Bombas Corte Base | Admisible | 0 | ISO-VG 32 M | 26 | 39 | 22/18 | 21/18 | 0 | 2018-01-09
TRANS-TRASLO1 - Elevacion | General | Reductor elevacion | \\\Lubricantes\Silo AutomÃ¡tico\PASILLO 1 | Admisible | 0 | ISO-VG 32 M | 26 | 39 | 22/18 | 17/14 | 0 | 2018-02-16
TRANS-TRASLO1 - Traslacion | General | Reductor traslacion | \\\Lubricantes\Silo AutomÃ¡tico\PASILLO 1 | Admisible | 0 | ISO-VG 32 M | 26 | 39 | 22/18 | 19/16 | 0 | 2018-02-16
TRANS-TRASLO2 - Traslacion | General | Reductor Traslacion | \\\Lubricantes\Silo AutomÃ¡tico\PASILLO 2 | Admisible | 0 | ISO-VG 32 M | 26 | 39 | 22/18 | 18/14 | 0 | 2018-02-16
J-5285 AMR | General | Reductor | \\\Asfaltos y Derivados\Sala K 19 | No admisible | 0 | Transmision EP 220 | 178 | 266 | 23/19 | 24/21 | 0 | 2018-02-27
M37-4 | General | reductor | \\\Lubricantes\Envasado\LÃNEA 4 LTS | No admisible | 0 | ISO-VG 32 M | 29 | 35 | 22/18 | 22/19 | 0 | 2018-02-27
P855A | General | Reductor | \\\Lubricantes\Blending\Bombas Corte Base | No admisible | 0 | ISO-VG 32 M | 26 | 39 | 22/18 | 22/19 | 0 | 2018-02-27
EL-370 (30) | General | Reductor | \\\Lubricantes\Blending\Polimeros | Admisible | 0 | ISO-VG 32 M | 26 | 39 | 22/18 | 21/18 | 0 | 2018-02-27
J-5237 CMR | General | Reductor | \\\Asfaltos y Derivados\Sala K 19 | Admisible | 0 | Transmision EP 220 | 178 | 266 | 23/19 | 21/18 | 0 | 2018-02-27
JC 04 | General | Compresor | \\\Lubricantes\Sala de Compresores\Sullair 720 | Admisible | 38,6 | ISO-VG 37 M | 30 | 45 | 21/17 | 18/14 | 135,9 | 2018-02-27
M45-1 | General | reductor | \\\Lubricantes\Envasado\LÃNEA 1 LT | Admisible | 0 | ISO-VG 32 M | 26 | 39 | 22/18 | 20/17 | 0 | 2018-02-27
N205-3 | General | Reductor | \\\Lubricantes\Envasado\LÃNEA 205 LTS | Admisible | 0 | ISO-VG 32 M | 26 | 39 | 22/18 | 21/18 | 0 | 2018-02-27
P852A | General | Reductor | \\\Lubricantes\Blending\Bombas Corte Base | Admisible | 0 | ISO-VG 32 M | 26 | 39 | 22/18 | 20/17 | 0 | 2018-02-27
J-5285 AMR | General | Reductor | \\\Asfaltos y Derivados\Sala K 19 | No admisible | 0 | Transmision EP 220 | 178 | 266 | 23/19 | 24/21 | 0 | 2018-03-12
J-5290 BMR | General | Reductor | \\\Asfaltos y Derivados\Sala K 19 | No admisible | 0 | ISO-VG 32 M | 26 | 39 | 23/19 | 24/21 | 0 | 2018-03-12
JC 03 | General | Compresor | \\\Lubricantes\Sala de Compresores\Sullair 720 | No admisible | 38,5 | ISO-VG 37 S | 30 | 45 | 21/17 | 21/18 | 138,5 | 2018-03-12
J-5237 CMR | General | Reductor | \\\Asfaltos y Derivados\Sala K 19 | Admisible | 0 | Transmision EP 220 | 178 | 266 | 23/19 | 20/17 | 0 | 2018-03-12
J850 | General | reductor | \\\Lubricantes\Parque de Tanques\PARQUE DE TANQUES | Admisible | 0 | ISO-VG 32 M | 26 | 39 | 22/18 | 21/17 | 0 | 2018-03-12
JM-5401 M (15) | General | Molino | \\\Asfaltos y Derivados\Sala K 19 | Admisible | 0 | ISO-VG 68 S | 55 | 82 | 21/18 | 18/15 | 0 | 2018-03-12
P205 | General | Reductor | \\\Lubricantes\Blending\Tanques de aditivos | Admisible | 0 | ISO-VG 32 M | 26 | 39 | 22/18 | 20/17 | 0 | 2018-03-12
P401 | General | reductor | \\\Lubricantes\Mezcla Batch\Sala de Bombas | Admisible | 0 | ISO-VG 32 M | 26 | 39 | 22/18 | 20/17 | 0 | 2018-03-12
P854A | General | Reductor | \\\Lubricantes\Blending\Bombas Corte Base | Admisible | 0 | ISO-VG 32 M | 26 | 39 | 22/18 | 20/16 | 0 | 2018-03-12
P200A | General | Reductor | \\\Lubricantes\Blending\Descarga aditivos | No admisible | 0 | ISO-VG 32 M | 26 | 39 | 22/18 | 23/19 | 0 | 2018-03-13
AG-370 | General | Reductor | \\\Lubricantes\Blending\Polimeros | Admisible | 0 | ISO-VG 32 M | 26 | 39 | 22/18 | 22/18 | 0 | 2018-03-13
F 357 Bba. Vacio Carter (Brush) | General | Bomba de Vacio | \\\Lubricantes\Mezcla Batch\F357 (Dosivac) | Admisible | 0 | ISO-VG 32 M | 26 | 39 | 21/18 | 19/15 | 0 | 2018-03-20
F 357 Reforzador Vacio (Robuschi) | General | Soplador Lado Acople | \\\Lubricantes\Mezcla Batch\F357 (Dosivac) | Admisible | 0 | ISO-VG 32 M | 26 | 39 | 21/18 | 18/14 | 0 | 2018-03-20
JC 04 | General | Compresor | \\\Lubricantes\Sala de Compresores\Sullair 720 | Admisible | 38,3 | ISO-VG 37 M | 30 | 45 | 21/17 | 16/13 | 136,9 | 2018-03-20
TRANS-TRASLO1 - Traslacion | General | Reductor traslacion | \\\Lubricantes\Silo AutomÃ¡tico\PASILLO 1 | Admisible | 0 | ISO-VG 32 M | 26 | 39 | 22/18 | 20/16 | 0 | 2018-03-20
TRANS-TRASLO3 - Traslacion | General | Reductor Traslacion | \\\Lubricantes\Silo AutomÃ¡tico\PASILLO 3 | Admisible | 0 | ISO-VG 32 M | 26 | 39 | 22/18 | 21/17 | 0 | 2018-03-20
J-5285 AMR | General | Reductor | \\\Asfaltos y Derivados\Sala K 19 | No admisible | 0 | Transmision EP 220 | 178 | 266 | 23/19 | 24/21 | 0 | 2018-04-16
J-5290 BMR | General | Reductor | \\\Asfaltos y Derivados\Sala K 19 | No admisible | 0 | ISO-VG 32 M | 26 | 39 | 23/19 | 24/22 | 0 | 2018-04-16
M49-1 | General | reductor | \\\Lubricantes\Envasado\LÃNEA 1 LT | No admisible | 0 | ISO-VG 32 M | 26 | 39 | 22/18 | 23/20 | 0 | 2018-04-16
N205-5 | General | Reductor | \\\Lubricantes\Envasado\LÃNEA 205 LTS | No admisible | 0 | ISO-VG 32 M | 26 | 39 | 22/18 | 23/20 | 0 | 2018-04-16
EL-370 (30) | General | Reductor | \\\Lubricantes\Blending\Polimeros | Admisible | 0 | ISO-VG 32 M | 26 | 39 | 22/18 | 22/18 | 0 | 2018-04-16
JM-5401 M (15) | General | Molino | \\\Asfaltos y Derivados\Sala K 19 | Admisible | 0 | ISO-VG 68 S | 55 | 82 | 21/18 | 19/15 | 0 | 2018-04-16
M50-1 (30) | General | reductor | \\\Lubricantes\Envasado\LÃNEA 1 LT | Admisible | 0 | ISO-VG 32 M | 26 | 39 | 22/18 | 21/17 | 0 | 2018-04-16
P854A | General | Reductor | \\\Lubricantes\Blending\Bombas Corte Base | Admisible | 0 | ISO-VG 32 M | 26 | 39 | 22/18 | 21/17 | 0 | 2018-04-16
M38-4 | General | reductor | \\\Lubricantes\Envasado\LÃNEA 4 LTS | No admisible | 0 | ISO-VG 32 M | 26 | 39 | 22/18 | 24/21 | 0 | 2018-04-24-2
M39-4 | General | reductor | \\\Lubricantes\Envasado\LÃNEA 4 LTS | No admisible | 0 | ISO-VG 32 M | 26 | 39 | 22/18 | 23/20 | 0 | 2018-04-24-2
TRANS-TRASLO2 - Elevacion | General | Reductor Elevacion | \\\Lubricantes\Silo AutomÃ¡tico\PASILLO 2 | Admisible | 0 | ISO-VG 32 M | 26 | 39 | 22/18 | 19/15 | 0 | 2018-04-24-2
M37-4 | General | reductor | \\\Lubricantes\Envasado\LÃNEA 4 LTS | Admisible | 0 | ISO-VG 32 M | 29 | 35 | 22/18 | 21/18 | 0 | 2018-04-24-2
TRANS-TRASLO3 - Traslacion | General | Reductor Traslacion | \\\Lubricantes\Silo AutomÃ¡tico\PASILLO 3 | Admisible | 0 | ISO-VG 32 M | 26 | 39 | 22/18 | 21/17 | 0 | 2018-04-24-2
F 357 Reforzador Vacio (Robuschi) | General | Soplador Lado Acople | \\\Lubricantes\Mezcla Batch\F357 (Dosivac) | Admisible | 0 | ISO-VG 32 M | 26 | 39 | 21/18 | 19/16 | 0 | 2018-04-24
F 357 Reforzador Vacio (Robuschi) | General | Soplador Lado libre | \\\Lubricantes\Mezcla Batch\F357 (Dosivac) | No admisible | 0 | ISO-VG 32 M | 26 | 39 | 21/18 | 22/18 | 0 | 2018-04-24
P400 | General | reductor | \\\Lubricantes\Mezcla Batch\Sala de Bombas | No admisible | 0 | ISO-VG 32 M | 26 | 39 | 22/18 | 23/20 | 0 | 2018-05-08
AG-370 | General | Reductor | \\\Lubricantes\Blending\Polimeros | Admisible | 0 | ISO-VG 32 M | 26 | 39 | 22/18 | 20/17 | 0 | 2018-05-08
F 357 Reforzador Vacio (Robuschi) Dosivac | General | Soplador Lado Acople | \\\Lubricantes\Mezcla Batch\F357 (Dosivac) | Admisible | 0 | ISO-VG 32 M | 26 | 39 | 21/18 | 18/14 | 0 | 2018-05-08
JC 04 | General | Compresor | \\\Lubricantes\Sala de Compresores\Sullair 720 | Admisible | 38 | ISO-VG 37 M | 30 | 45 | 21/17 | 16/13 | 145,8 | 2018-05-08
P204 | General | Reductor | \\\Lubricantes\Blending\Tanques de aditivos | Admisible | 0 | ISO-VG 32 M | 26 | 39 | 22/18 | 20/17 | 0 | 2018-05-08
P209 | General | Reductor | \\\Lubricantes\Blending\Tanques de aditivos | Admisible | 0 | ISO-VG 32 M | 26 | 39 | 22/18 | 20/17 | 0 | 2018-05-08
P854A | General | Reductor | \\\Lubricantes\Blending\Bombas Corte Base | Admisible | 0 | ISO-VG 32 M | 26 | 39 | 22/18 | 21/17 | 0 | 2018-05-08
J-5285 AMR | General | Reductor | \\\Asfaltos y Derivados\Sala K 19 | No admisible | 0 | Transmision EP 220 | 178 | 266 | 23/19 | 24/21 | 0 | 2018-05-14
J-5237 CMR | General | Reductor | \\\Asfaltos y Derivados\Sala K 19 | Admisible | 0 | Transmision EP 220 | 178 | 266 | 23/19 | 21/17 | 0 | 2018-05-14
J-5290 BMR | General | Reductor | \\\Asfaltos y Derivados\Sala K 19 | Admisible | 0 | ISO-VG 32 M | 26 | 39 | 23/19 | 22/19 | 0 | 2018-05-14
J-5507 M (15) | General | Bomba | \\\Asfaltos y Derivados\Soplado de Asfaltos | Admisible | 0 | YPF TURBINA EP 68 | 0 | 0 | 21/18 | 19/14 | 0 | 2018-05-14
TRANS-TRASLO1 - Elevacion | General | Reductor elevacion | \\\Lubricantes\Silo AutomÃ¡tico\PASILLO 1 | Admisible | 0 | ISO-VG 32 M | 26 | 39 | 22/18 | 19/15 | 0 | 2018-05-21
TRANS-TRASLO1 - Traslacion | General | Reductor traslacion | \\\Lubricantes\Silo AutomÃ¡tico\PASILLO 1 | Admisible | 0 | ISO-VG 32 M | 26 | 39 | 22/18 | 20/16 | 0 | 2018-05-21
TRANS-TRASLO2 - Traslacion | General | Reductor Traslacion | \\\Lubricantes\Silo AutomÃ¡tico\PASILLO 2 | Admisible | 0 | ISO-VG 32 M | 26 | 39 | 22/18 | 19/15 | 0 | 2018-05-21
F 357 Reforzador Vacio (Robuschi) Dosivac | General | Soplador Lado Acople | \\\Lubricantes\Mezcla Batch\F357 (Dosivac) | Admisible | 0 | ISO-VG 32 M | 26 | 39 | 21/18 | 20/17 | 0 | 2018-06-05
F 357 Reforzador Vacio (Robuschi) Dosivac | General | Soplador Lado libre | \\\Lubricantes\Mezcla Batch\F357 (Dosivac) | No admisible | 0 | ISO-VG 32 M | 26 | 39 | 21/18 | 22/18 | 0 | 2018-06-05
JC 03 | General | Compresor | \\\Lubricantes\Sala de Compresores\Sullair 720 | No admisible | 38,7 | ISO-VG 37 S | 30 | 45 | 21/17 | 22/18 | 128,6 | 2018-06-05
N205-1 | General | Reductor | \\\Lubricantes\Envasado\LÃNEA 205 LTS | No admisible | 0 | ISO-VG 32 M | 26 | 39 | 22/18 | P855A | General | Reductor | \\\Lubricantes\Blending\Bombas Corte Base | No admisible | 0 | ISO-VG 32 M | 26 | 39 | 22/18 | 23/20 | 0 | 2018-06-05
F 357 Bba. Vacio Carter (Brush) Dosivac | General | Bomba de Vacio | \\\Lubricantes\Mezcla Batch\F357 (Dosivac) | Admisible | 0 | ISO-VG 32 M | 26 | 39 | 21/18 | 18/15 | 0 | 2018-06-05
JC-5201 M (15) | General | Compresor | \\\Asfaltos y Derivados\Sala K 19 | Admisible | 0 | YPF TURBINA EP 46 | 37 | 56 | 21/17 | 19/15 | 0 | 2018-06-05
M46-1 | General | reductor | \\\Lubricantes\Envasado\LÃNEA 1 LT | Admisible | 0 | ISO-VG 32 M | 26 | 39 | 22/18 | 20/17 | 0 | 2018-06-05
P850A | General | Reductor | \\\Lubricantes\Blending\Bombas Corte Base | Admisible | 0 | ISO-VG 32 M | 26 | 39 | 22/18 | 20/16 | 0 | 2018-06-05
CUBAG-370 Tornillo | General | Reductor | \\\Lubricantes\Blending\Polimeros | No admisible | 0 | ISO-VG 32 M | 26 | 39 | 22/18 | 23/20 | 0 | 2018-06-11
EL-370 (30) | General | Reductor | \\\Lubricantes\Blending\Polimeros | Admisible | 0 | ISO-VG 32 M | 26 | 39 | 22/18 | 19/15 | 0 | 2018-06-11
TRANS-TRASLO1 - Elevacion | General | Reductor elevacion | \\\Lubricantes\Silo AutomÃ¡tico\PASILLO 1 | Admisible | 0 | ISO-VG 32 M | 26 | 39 | 22/18 | 18/14 | 0 | 2018-06-18
TRANS-TRASLO1 - Traslacion | General | Reductor traslacion | \\\Lubricantes\Silo AutomÃ¡tico\PASILLO 1 | Admisible | 0 | ISO-VG 32 M | 26 | 39 | 22/18 | 19/15 | 0 | 2018-06-18
TRANS-TRASLO2 - Traslacion | General | Reductor Traslacion | \\\Lubricantes\Silo AutomÃ¡tico\PASILLO 2 | Admisible | 0 | ISO-VG 32 M | 26 | 39 | 22/18 | 19/15 | 0 | 2018-06-18
F 357 Reforzador Vacio (Robuschi) Dosivac | General | Soplador Lado Acople | \\\Lubricantes\Mezcla Batch\F357 (Dosivac) | Admisible | 0 | ISO-VG 32 M | 26 | 39 | 21/18 | 20/16 | 0 | 2018-07-04(2)
F 357 Reforzador Vacio (Robuschi) Dosivac | General | Soplador Lado libre | \\\Lubricantes\Mezcla Batch\F357 (Dosivac) | No admisible | 0 | ISO-VG 32 M | 26 | 39 | 21/18 | 22/18 | 0 | 2018-07-04(2)
EL-370 (30) | General | Reductor | \\\Lubricantes\Blending\Polimeros | En observacion | 0 | ISO-VG 32 M | 26 | 39 | 22/18 | 22/18 | 0 | 2018-07-04(2)
J-5285 MR | General | Reductor | \\\Asfaltos y Derivados\Sala K 19 | Admisible | 0 | Transmision EP 220 | 178 | 266 | 23/19 | 20/17 | 0 | 2018-07-04(2)
J-5504 MR | General | Reductor | \\\Asfaltos y Derivados\Soplado de Asfaltos | Admisible | 0 | Transmision EP 220 | 178 | 266 | 23/19 | 23/19 | 0 | 2018-07-04(2)
J853 | General | reductor | \\\Lubricantes\Parque de Tanques\PARQUE DE TANQUES | Admisible | 0 | ISO-VG 32 M | 26 | 39 | 22/18 | 22/18 | 0 | 2018-07-04(2)
JM-5401 M (15) | General | Molino | \\\Asfaltos y Derivados\Sala K 19 | Admisible | 0 | ISO-VG 68 S | 55 | 82 | 21/18 | 16/13 | 0 | 2018-07-04(2)
P204 | General | Reductor | \\\Lubricantes\Blending\Tanques de aditivos | Admisible | 0 | ISO-VG 32 M | 26 | 39 | 22/18 | 21/17 | 0 | 2018-07-04(2)
P411 | General | reductor | \\\Lubricantes\Mezcla Batch\Sala de Bombas | Admisible | 0 | ISO-VG 32 M | 26 | 39 | 22/18 | 20/16 | 0 | 2018-07-04(2)
F 357 Reforzador Vacio (Robuschi) Dosivac | Lado Acople | Soplador Lado Acople | \\\Lubricantes\Mezcla Batch\F357 (Dosivac) | Admisible | 0 | ISO-VG 32 M | 26 | 39 | 21/18 | 20/16 | 0 | 2018-07-04
F 357 Reforzador Vacio (Robuschi) Dosivac | Lado Libre | Soplador Lado libre | \\\Lubricantes\Mezcla Batch\F357 (Dosivac) | No admisible | 0 | ISO-VG 32 M | 26 | 39 | 21/18 | 22/18 | 0 | 2018-07-04
EL-370 (30) | General | Reductor | \\\Lubricantes\Blending\Polimeros | En observacion | 0 | ISO-VG 32 M | 26 | 39 | 22/18 | 22/18 | 0 | 2018-07-04
J-5285 MR | General | Reductor | \\\Asfaltos y Derivados\Sala K 19 | Admisible | 0 | Transmision EP 220 | 178 | 266 | 23/19 | 20/17 | 0 | 2018-07-04
J-5504 MR | General | Reductor | \\\Asfaltos y Derivados\Soplado de Asfaltos | Admisible | 0 | Transmision EP 220 | 178 | 266 | 23/19 | 23/19 | 0 | 2018-07-04
J853 | General | reductor | \\\Lubricantes\Parque de Tanques\PARQUE DE TANQUES | Admisible | 0 | ISO-VG 32 M | 26 | 39 | 22/18 | 22/18 | 0 | 2018-07-04
JM-5401 M (15) | General | Molino | \\\Asfaltos y Derivados\Sala K 19 | Admisible | 0 | ISO-VG 68 S | 55 | 82 | 21/18 | 16/13 | 0 | 2018-07-04
P204 | General | Reductor | \\\Lubricantes\Blending\Tanques de aditivos | Admisible | 0 | ISO-VG 32 M | 26 | 39 | 22/18 | 21/17 | 0 | 2018-07-04
P411 | General | reductor | \\\Lubricantes\Mezcla Batch\Sala de Bombas | Admisible | 0 | ISO-VG 32 M | 26 | 39 | 22/18 | 20/16 | 0 | 2018-07-04
TRANS-TRASLO1 - Elevacion | General | Reductor elevacion | \\\Lubricantes\Silo AutomÃ¡tico\PASILLO 1 | Admisible | 0 | ISO-VG 32 M | 26 | 39 | 22/18 | 19/15 | 0 | 2018-07-17
TRANS-TRASLO1 - Traslacion | General | Reductor traslacion | \\\Lubricantes\Silo AutomÃ¡tico\PASILLO 1 | Admisible | 0 | ISO-VG 32 M | 26 | 39 | 22/18 | 20/16 | 0 | 2018-07-17
TRANS-TRASLO2 - Traslacion | General | Reductor Traslacion | \\\Lubricantes\Silo AutomÃ¡tico\PASILLO 2 | Admisible | 0 | ISO-VG 32 M | 26 | 39 | 22/18 | 19/15 | 0 | 2018-07-17
J-5285 AMR | General | Reductor | \\\Asfaltos y Derivados\Sala K 19 | No admisible | 0 | Transmision EP 220 | 178 | 266 | 23/19 | 23/21 | 0 | 2018-08-06
J-5290 BMR | General | Reductor | \\\Asfaltos y Derivados\Sala K 19 | No admisible | 0 | ISO-VG 32 M | 26 | 39 | 23/19 | 25/22 | 0 | 2018-08-06
J-5507 AM (15) | General | Bomba | \\\Asfaltos y Derivados\Soplado de Asfaltos | No admisible | 0 | YPF TURBINA EP 68 | 0 | 0 | 21/18 | 22/20 | 0 | 2018-08-06
M40-4 | General | reductor | \\\Lubricantes\Envasado\LÃNEA 4 LTS | No admisible | 0 | ISO-VG 32 M | 29 | 35 | 22/18 | 24/21 | 0 | 2018-08-06
AG-370 | General | Reductor | \\\Lubricantes\Blending\Polimeros | En observacion | 0 | ISO-VG 32 M | 26 | 39 | 22/18 | 20/17 | 0 | 2018-08-06
J-5502 BMR | General | Reductor | \\\Asfaltos y Derivados\Soplado de Asfaltos | Admisible | 0 | Transmision EP 220 | 178 | 266 | 23/19 | 22/19 | 0 | 2018-08-06
JM-5403 M (15) | General | Molino | \\\Asfaltos y Derivados\Sala K 19 | Admisible | 0 | ISO-VG 68 S | 55 | 82 | 21/18 | 19/16 | 0 | 2018-08-06
M50-1 (30) | General | reductor | \\\Lubricantes\Envasado\LÃNEA 1 LT | Admisible | 0 | ISO-VG 32 M | 26 | 39 | 22/18 | 20/17 | 0 | 2018-08-06
P854A | General | Reductor | \\\Lubricantes\Blending\Bombas Corte Base | Admisible | 0 | ISO-VG 32 M | 26 | 39 | 22/18 | 21/18 | 0 | 2018-08-06
F 357 Bba. Vacio Carter (Brush) Dosivac | General | Bomba de Vacio | \\\Lubricantes\Mezcla Batch\F357 (Dosivac) | Admisible | 0 | ISO-VG 32 M | 26 | 39 | 21/18 | 19/16 | 0 | 2018-08-13
F 357 Reforzador Vacio (Robuschi) Dosivac | General | Soplador Lado Acople | \\\Lubricantes\Mezcla Batch\F357 (Dosivac) | Admisible | 0 | ISO-VG 32 M | 26 | 39 | 21/18 | 20/16 | 0 | 2018-08-13
J-5237 CMR | General | Reductor | \\\Asfaltos y Derivados\Sala K 19 | Admisible | 0 | Transmision EP 220 | 178 | 266 | 23/19 | 21/17 | 0 | 2018-08-13
TRANS-TRASLO1 - Elevacion | General | Reductor elevacion | \\\Lubricantes\Silo AutomÃ¡tico\PASILLO 1 | Admisible | 0 | ISO-VG 32 M | 26 | 39 | 22/18 | 18/14 | 0 | 2018-08-21
TRANS-TRASLO1 - Traslacion | General | Reductor traslacion | \\\Lubricantes\Silo AutomÃ¡tico\PASILLO 1 | Admisible | 0 | ISO-VG 32 M | 26 | 39 | 22/18 | 19/15 | 0 | 2018-08-21
TRANS-TRASLO2 - Traslacion | General | Reductor Traslacion | \\\Lubricantes\Silo AutomÃ¡tico\PASILLO 2 | Admisible | 0 | ISO-VG 32 M | 26 | 39 | 22/18 | 18/15 | 0 | 2018-08-21
J-5285 AMR | General | Reductor | \\\Asfaltos y Derivados\Sala K 19 | No admisible | 461,5 | Transmision EP 220 | 178 | 266 | 23/19 | 24/21 | 0 | 2018-08-28
TRANS-TRASLO1 - Elevacion | General | Reductor elevacion | \\\Lubricantes\Silo AutomÃ¡tico\PASILLO 1 | Admisible | 0 | ISO-VG 32 M | 26 | 39 | 22/18 | 20/16 | 0 | 2018-09-03
TRANS-TRASLO1 - Traslacion | General | Reductor traslacion | \\\Lubricantes\Silo AutomÃ¡tico\PASILLO 1 | Admisible | 0 | ISO-VG 32 M | 26 | 39 | 22/18 | 19/16 | 0 | 2018-09-03
TRANS-TRASLO2 - Traslacion | General | Reductor Traslacion | \\\Lubricantes\Silo AutomÃ¡tico\PASILLO 2 | Admisible | 0 | ISO-VG 32 M | 26 | 39 | 22/18 | 19/15 | 0 | 2018-09-03
J853 | General | reductor | \\\Lubricantes\Parque de Tanques\PARQUE DE TANQUES | No admisible | 0 | ISO-VG 32 M | 26 | 39 | 22/18 | 20/17 | 0 | 2018-09-05
J855 | General | reductor | \\\Lubricantes\Parque de Tanques\PARQUE DE TANQUES | No admisible | 0 | ISO-VG 32 M | 26 | 39 | 22/18 | 21/17 | 0 | 2018-09-05
P855A | General | Reductor | \\\Lubricantes\Blending\Bombas Corte Base | No admisible | 0 | ISO-VG 32 M | 26 | 39 | 22/18 | 23/19 | 0 | 2018-09-05
J850 | General | reductor | \\\Lubricantes\Parque de Tanques\PARQUE DE TANQUES | Admisible | 0 | ISO-VG 32 M | 26 | 39 | 22/18 | 20/17 | 0 | 2018-09-05
JC 04 | General | Compresor | \\\Lubricantes\Sala de Compresores\Sullair 720 | Admisible | 39,8 | ISO-VG 37 M | 30 | 45 | 21/17 | 19/16 | 138,7 | 2018-09-05
P202 | General | Reductor | \\\Lubricantes\Blending\Tanques de aditivos | Admisible | 0 | ISO-VG 32 M | 26 | 39 | 22/18 | 20/17 | 0 | 2018-09-05
P208 | General | Reductor | \\\Lubricantes\Blending\Tanques de aditivos | Admisible | 0 | ISO-VG 32 M | 26 | 39 | 22/18 | 21/17 | 0 | 2018-09-05
P421 | General | Reductor | \\\Lubricantes\Mezcla Batch\Sala de Bombas | Admisible | 0 | ISO-VG 32 M | 26 | 39 | 22/18 | 21/17 | 0 | 2018-09-05
J-5290 BMR | General | Reductor | \\\Asfaltos y Derivados\Sala K 19 | No admisible | 0 | ISO-VG 32 M | 26 | 39 | 23/19 | 24/21 | 0 | 2018-09-10
J-5285 AMR | General | Reductor | \\\Asfaltos y Derivados\Sala K 19 | En observacion | 0 | Transmision EP 220 | 178 | 266 | 23/19 | 22/19 | 0 | 2018-09-10
Bomba de Vacio (30) | General | Bomba de vacio | \\\Asfaltos y Derivados\Laboratorio de Asfalto | Admisible | 0 | ISO-VG 32 M | 26 | 39 | 21/18 | 18/15 | 0 | 2018-09-10
J-5237 CMR | General | Reductor | \\\Asfaltos y Derivados\Sala K 19 | Admisible | 0 | Transmision EP 220 | 178 | 266 | 23/19 | 21/17 | 0 | 2018-09-10
J-5504 MR | General | Reductor | \\\Asfaltos y Derivados\Soplado de Asfaltos | Admisible | 0 | Transmision EP 220 | 178 | 266 | 23/19 | 21/18 | 0 | 2018-09-10
J-5285 AMR | General | Reductor | \\\Asfaltos y Derivados\Sala K 19 | No admisible | 0 | Transmision EP 220 | 178 | 266 | 23/19 | 23/21 | 0 | 2018-09-24
J-5290 BMR | General | Reductor | \\\Asfaltos y Derivados\Sala K 19 | No admisible | 0 | ISO-VG 32 M | 26 | 39 | 23/19 | 22/20 | 0 | 2018-09-24
J-5285 AMR | General | Reductor | \\\Asfaltos y Derivados\Sala K 19 | No admisible | 0 | Transmision EP 220 | 178 | 266 | 23/19 | 24/21 | 0 | 2018-10-03
J-5502 BMR | General | Reductor | \\\Asfaltos y Derivados\Soplado de Asfaltos | No admisible | 0 | Transmision EP 220 | 178 | 266 | 23/19 | 24/20 | 0 | 2018-10-03
P855A | General | Reductor | \\\Lubricantes\Blending\Bombas Corte Base | No admisible | 0 | ISO-VG 32 M | 26 | 39 | 22/18 | 22/19 | 0 | 2018-10-03
J-5504 AMR | General | Reductor | \\\Asfaltos y Derivados\Soplado de Asfaltos | Admisible | 0 | Transmision EP 220 | 178 | 266 | 23/19 | 20/16 | 0 | 2018-10-03
JC 03 | General | Compresor | \\\Lubricantes\Sala de Compresores\Sullair 720 | Admisible | 35,2 | ISO-VG 37 S | 30 | 45 | 21/17 | 19/15 | 143,6 | 2018-10-03
P425 | General | reductor | \\\Lubricantes\Mezcla Batch\Sala de Bombas | Admisible | 0 | ISO-VG 32 M | 26 | 39 | 22/18 | 21/17 | 0 | 2018-10-03
M38-4 | General | reductor | \\\Lubricantes\Envasado\LÃNEA 4 LTS | No admisible | 215,5 | ISO-VG 220 M | 178 | 266 | 22/18 | 24/22 | 94,2 | 2018-10-09
M47-1 | General | reductor | \\\Lubricantes\Envasado\LÃNEA 1 LT | No admisible | 243,8 | ISO-VG 220 M | 178 | 266 | 22/18 | 23/18 | 91,7 | 2018-10-09
M50-1 (30) | General | reductor | \\\Lubricantes\Envasado\LÃNEA 1 LT | No admisible | 227,7 | ISO-VG 220 M | 178 | 266 | 22/18 | 23/20 | 91,2 | 2018-10-09
N205-5 | General | Reductor | \\\Lubricantes\Envasado\LÃNEA 205 LTS | No admisible | 197 | ISO-VG 220 M | 178 | 266 | 22/18 | 23/19 | 98 | 2018-10-09
M36-4 | General | reductor | \\\Lubricantes\Envasado\LÃNEA 4 LTS | Admisible | 187,3 | ISO-VG 220 M | 178 | 266 | 22/18 | 20/17 | 97,9 | 2018-10-09
M46-1 | General | reductor | \\\Lubricantes\Envasado\LÃNEA 1 LT | Admisible | 200,6 | ISO-VG 220 M | 178 | 266 | 22/18 | 22/18 | 97,1 | 2018-10-09
TRANS-TRASLO1 - Elevacion | General | Reductor elevacion | \\\Lubricantes\Silo AutomÃ¡tico\PASILLO 1 | Admisible | 226,4 | ISO-VG 220 M | 178 | 266 | 22/18 | 18/15 | 93,4 | 2018-10-16
TRANS-TRASLO1 - Traslacion | General | Reductor traslacion | \\\Lubricantes\Silo AutomÃ¡tico\PASILLO 1 | Admisible | 246,4 | ISO-VG 220 M | 178 | 266 | 22/18 | 19/15 | 90,7 | 2018-10-16
TRANS-TRASLO2 - Traslacion | General | Reductor Traslacion | \\\Lubricantes\Silo AutomÃ¡tico\PASILLO 2 | Admisible | 215,4 | ISO-VG 220 M | 178 | 266 | 22/18 | 18/15 | 93,4 | 2018-10-16
J-5285 AMR | General | Reductor | \\\Asfaltos y Derivados\Sala K 19 | En observacion | 433,5 | ISO-VG 460 M | 373 | 557 | 23/19 | 22/19 | 94,6 | 2018-12-05
J-5289 AMR | General | Reductor | \\\Asfaltos y Derivados\Sala K 19 | En observacion | 406,1 | ISO-VG 460 M | 373 | 557 | 23/19 | 21/18 | 93,3 | 2018-12-05
J-5285 MR | General | Reductor | \\\Asfaltos y Derivados\Sala K 19 | Admisible | 442,2 | ISO-VG 460 M | 373 | 557 | 23/19 | 19/16 | 93,1 | 2018-12-05
JM-5403 M (15) | General | Molino | \\\Asfaltos y Derivados\Sala K 19 | Admisible | 46,1 | ISO-VG 46 M | 37 | 56 | 21/18 | 19/15 | 92,5 | 2018-12-05
JC 02 | General | Compresor | \\\Lubricantes\Sala de Compresores\Sullair 720 | Admisible | 41,8 | SULLUBRE 32 | 33 | 41 | 21/17 | 19/16 | 134,9 | 2018-12-10
P200 | General | reductor | \\\Lubricantes\Blending\Descarga aditivos | No admisible | 219,8 | Transmision EP 220 | 178 | 266 | 22/18 | 23/19 | 92,3 | 2018-12-10
P205 | General | Reductor | \\\Lubricantes\Blending\Tanques de aditivos | En observacion | 213,9 | ISO-VG 220 M | 178 | 266 | 22/18 | 21/18 | 93,3 | 2018-12-10
J852 | General | reductor | \\\Lubricantes\Parque de Tanques\PARQUE DE TANQUES | Admisible | 219,7 | ISO-VG 220 M | 178 | 266 | 22/18 | 19/16 | 93,1 | 2018-12-10
JC 03 | General | Compresor | \\\Lubricantes\Sala de Compresores\Sullair 720 | Admisible | 40,4 | ISO-VG 37 S | 30 | 45 | 21/17 | 20/16 | 132,5 | 2018-12-10
P204 | General | Reductor | \\\Lubricantes\Blending\Tanques de aditivos | Admisible | 215,9 | ISO-VG 220 M | 178 | 266 | 22/18 | 19/15 | 93,2 | 2018-12-10
P416 | General | reductor | \\\Lubricantes\Mezcla Batch\Sala de Bombas | Admisible | 201,9 | ISO-VG 220 M | 178 | 266 | 22/18 | 19/15 | 93,1 | 2018-12-10
P855A | General | Reductor | \\\Lubricantes\Blending\Bombas Corte Base | Admisible | 218,9 | ISO-VG 220 M | 178 | 266 | 22/18 | 20/17 | 90,2 | 2018-12-10
JC 04 | General | Compresor | \\\Lubricantes\Sala de Compresores\Sullair 720 | Admisible | 37,2 | ISO-VG 37 M | 30 | 45 | 21/17 | 2019-12-15 | 140,5 | 2018-12-26
TRANS-TRASLO3 - Elevacion | General | Reductor Elevacion | \\\Lubricantes\Silo AutomÃ¡tico\PASILLO 3 | No admisible | 219,3 | ISO-VG 220 M | 178 | 266 | 22/18 | 19/15 | 92,5 | 2019-01-02
TRANS-TRASLO1 - Elevacion | General | Reductor elevacion | \\\Lubricantes\Silo AutomÃ¡tico\PASILLO 1 | Admisible | 212,6 | ISO-VG 220 M | 178 | 266 | 22/18 | 19/15 | 98,6 | 2019-01-02
TRANS-TRASLO2 - Elevacion | General | Reductor Elevacion | \\\Lubricantes\Silo AutomÃ¡tico\PASILLO 2 | Admisible | 213 | ISO-VG 220 M | 178 | 266 | 22/18 | 19/15 | 96,1 | 2019-01-02
J-5504 AMR | General | Reductor | \\\Asfaltos y Derivados\Soplado de Asfaltos | No admisible | 374,5 | ISO-VG 320 M | 259 | 387 | 23/19 | 20/16 | 94,4 | 2019-01-14
J-5504 MR | General | Reductor | \\\Asfaltos y Derivados\Soplado de Asfaltos | No admisible | 387,2 | ISO-VG 320 M | 259 | 387 | 23/19 | 19/16 | 99,5 | 2019-01-14
M38-4 | General | reductor | \\\Lubricantes\Envasado\LÃNEA 4 LTS | No admisible | 222,7 | ISO-VG 220 M | 178 | 266 | 22/18 | 26/23 | 108,4 | 2019-01-14
J-5285 AMR | General | Reductor | \\\Asfaltos y Derivados\Sala K 19 | En observacion | 453,9 | ISO-VG 460 M | 373 | 557 | 23/19 | 21/18 | 93,9 | 2019-01-14
J-5289 AMR | General | Reductor | \\\Asfaltos y Derivados\Sala K 19 | Admisible | 439,9 | ISO-VG 460 M | 373 | 557 | 23/19 | 20/17 | 95,9 | 2019-01-14
J853 | General | reductor | \\\Lubricantes\Parque de Tanques\PARQUE DE TANQUES | Admisible | 214,4 | ISO-VG 220 M | 178 | 266 | 22/18 | 19/16 | 94,7 | 2019-01-14
N205-2 | General | reductor | \\\Lubricantes\Envasado\LÃNEA 205 LTS | Admisible | 196,7 | ISO-VG 220 M | 178 | 266 | 22/18 | 21/17 | 104,7 | 2019-01-14
P850A | General | Reductor | \\\Lubricantes\Blending\Bombas Corte Base | Admisible | 195 | ISO-VG 220 M | 178 | 266 | 22/18 | 19/16 | 104,1 | 2019-01-14
F 357 Reforzador Vacio (Robuschi) Dosivac | General | Soplador Lado Acople | \\\Lubricantes\Mezcla Batch\F357 (Dosivac) | No admisible | 53,6 | ISO-VG 46 M | 37 | 56 | 21/18 | 22/18 | 132,1 | 2019-01-21
F 357 Reforzador Vacio (Robuschi) Dosivac | General | Soplador Lado libre | \\\Lubricantes\Mezcla Batch\F357 (Dosivac) | No admisible | 50 | ISO-VG 46 M | 37 | 56 | 21/18 | 22/19 | 125,8 | 2019-01-21
M48-1 | General | reductor | \\\Lubricantes\Envasado\LÃNEA 1 LT | No admisible | 218,9 | ISO-VG 220 M | 178 | 266 | 22/18 | 22/19 | 98,1 | 2019-01-21
F 357 Bba. Vacio Carter (Brush) Dosivac | General | Bomba de Vacio | \\\Lubricantes\Mezcla Batch\F357 (Dosivac) | Admisible | 64,4 | ISO-VG 68 M | 55 | 82 | 21/18 | 18/15 | 104,4 | 2019-01-21
M47-1 | General | reductor | \\\Lubricantes\Envasado\LÃNEA 1 LT | Admisible | 243 | ISO-VG 220 M | 178 | 266 | 22/18 | 20/16 | 99 | 2019-01-21
J855 | General | reductor | \\\Lubricantes\Parque de Tanques\PARQUE DE TANQUES | No admisible | 153,1 | ISO-VG 220 M | 178 | 266 | 22/18 | 19/16 | 94,5 | 2019-02-04
AG-370 | General | Reductor | \\\Lubricantes\Blending\Polimeros | Admisible | 207,8 | ISO-VG 220 M | 178 | 266 | 22/18 | 17/14 | 96,1 | 2019-02-04
F 357 Bba. Vacio Carter (Brush) Dosivac | General | Bomba de Vacio | \\\Lubricantes\Mezcla Batch\F357 (Dosivac) | Admisible | 76 | ISO-VG 68 M | 55 | 82 | 21/18 | 17/14 | 103,5 | 2019-02-04
J-5237 CMR | General | Reductor | \\\Asfaltos y Derivados\Sala K 19 | Admisible | 427,8 | ISO-VG 460 M | 373 | 557 | 23/19 | 21/18 | 95,7 | 2019-02-04
J-5502 BMR | General | Reductor | \\\Asfaltos y Derivados\Soplado de Asfaltos | Admisible | 425,1 | ISO-VG 460 M | 373 | 557 | 23/19 | 17/14 | 95,7 | 2019-02-04
J851 | General | reductor | \\\Lubricantes\Parque de Tanques\PARQUE DE TANQUES | Admisible | 214,4 | ISO-VG 220 M | 178 | 266 | 22/18 | 19/16 | 97 | 2019-02-04
MR-370 Tornillo | General | Reductor | \\\Lubricantes\Blending\Polimeros | Admisible | 210,1 | ISO-VG 220 M | 178 | 266 | 22/18 | 17/14 | 96,6 | 2019-02-04
P206 | General | Reductor | \\\Lubricantes\Blending\Tanques de aditivos | Admisible | 225,7 | ISO-VG 220 M | 178 | 266 | 22/18 | 18/14 | 97,5 | 2019-02-04
P850A | General | Reductor | \\\Lubricantes\Blending\Bombas Corte Base | Admisible | 210,4 | ISO-VG 220 M | 178 | 266 | 22/18 | 17/14 | 98 | 2019-02-04
TRANS-TRASLO1 - Elevacion | General | Reductor elevacion | \\\Lubricantes\Silo AutomÃ¡tico\PASILLO 1 | Admisible | 215 | ISO-VG 220 M | 178 | 266 | 22/18 | 19/16 | 101,4 | 2019-03-01
TRANS-TRASLO1 - Traslacion | General | Reductor traslacion | \\\Lubricantes\Silo AutomÃ¡tico\PASILLO 1 | Admisible | 216,5 | ISO-VG 220 M | 178 | 266 | 22/18 | 20/16 | 100,6 | 2019-03-01
TRANS-TRASLO2 - Traslacion | General | Reductor Traslacion | \\\Lubricantes\Silo AutomÃ¡tico\PASILLO 2 | Admisible | 213 | ISO-VG 220 M | 178 | 266 | 22/18 | 19/15 | 99,9 | 2019-03-01
JM-5401 M (15) | General | Molino | \\\Asfaltos y Derivados\Sala K 19 | Admisible | 45,5 | ISO-VG 46 M | 33 | 41 | 21/18 | 17/13 | 107,4 | 2019-03-06
J-5237 CMR | General | Reductor | \\\Asfaltos y Derivados\Sala K 19 | Admisible | 434,5 | ISO-VG 460 M | 373 | 557 | 23/19 | 20/16 | 98,2 | 2019-03-06
J-5289 AMR | General | Reductor | \\\Asfaltos y Derivados\Sala K 19 | Admisible | 433,1 | ISO-VG 460 M | 373 | 557 | 23/19 | 19/16 | 98,1 | 2019-03-06
J-5507 M (15) | General | Bomba | \\\Asfaltos y Derivados\Soplado de Asfaltos | Admisible | 45,7 | ISO-VG 46 M | 37 | 56 | 21/18 | 16/13 | 106,6 | 2019-03-06
JM-5402 M (15) | General | Molino | \\\Asfaltos y Derivados\Sala K 19 | Admisible | 47,1 | ISO-VG 46 M | 41 | 51 | 21/18 | 19/15 | 108,8 | 2019-03-06
P430 | General | reductor | \\\Lubricantes\Mezcla Batch\Sala de Bombas | Admisible | 211,7 | ISO-VG 220 M | 178 | 266 | 22/18 | 20/16 | 99,7 | 2019-03-06
M38-4 | General | reductor | \\\Lubricantes\Envasado\LÃNEA 4 LTS | No admisible | 291,9 | ISO-VG 220 M | 178 | 266 | 22/18 | 23/20 | 97,5 | 2019-03-11
M39-4 | General | reductor | \\\Lubricantes\Envasado\LÃNEA 4 LTS | No admisible | 288,8 | ISO-VG 220 M | 178 | 266 | 22/18 | 22/18 | 101 | 2019-03-11
M49-1 | General | reductor | \\\Lubricantes\Envasado\LÃNEA 1 LT | No admisible | 290,4 | ISO-VG 220 M | 178 | 266 | 22/18 | 22/18 | 101,1 | 2019-03-11
M40-4 | General | reductor | \\\Lubricantes\Envasado\LÃNEA 4 LTS | Admisible | 218,6 | ISO-VG 220 M | 198 | 242 | 22/18 | 21/18 | 101,7 | 2019-03-11
M50-1 (30) | General | reductor | \\\Lubricantes\Envasado\LÃNEA 1 LT | Admisible | 220,8 | ISO-VG 220 M | 178 | 266 | 22/18 | 19/16 | 100,1 | 2019-03-11
F 357 Reforzador Vacio (Robuschi) Dosivac | General | Soplador Lado Acople | \\\Lubricantes\Mezcla Batch\F357 (Dosivac) | No admisible | 81,4 | ISO-VG 46 M | 37 | 56 | 21/18 | 19/16 | 141,2 | 2019-03-18
F 357 Reforzador Vacio (Robuschi) Dosivac | General | Soplador Lado libre | \\\Lubricantes\Mezcla Batch\F357 (Dosivac) | No admisible | 64,7 | ISO-VG 46 M | 37 | 56 | 21/18 | 20/17 | 138,7 | 2019-03-18
J5489 BMR | General | Reductor | \\\Asfaltos y Derivados\Sala K 19 | No admisible | 222 | ISO-VG 220 M | 178 | 266 | 23/19 | 22/20 | 101,6 | 2019-03-18
N205-3 | General | Reductor | \\\Lubricantes\Envasado\LÃNEA 205 LTS | No admisible | 0 | ISO-VG 220 M | 178 | 266 | 22/18 | J-5290 BMR | General | Reductor | \\\Asfaltos y Derivados\Sala K 19 | En observacion | 392,4 | ISO-VG 460 M | 373 | 557 | 23/19 | 22/19 | 98,9 | 2019-03-18
JC-5201 M (15) | General | Compresor | \\\Asfaltos y Derivados\Sala K 19 | Admisible | 52,8 | YPF TURBINA EP 46 | 37 | 56 | 21/17 | 19/16 | 106,4 | 2019-03-18
J-5290 BMR | General | Reductor | \\\Asfaltos y Derivados\Sala K 19 | No admisible | 394,4 | ISO-VG 460 M | 373 | 557 | 23/19 | 23/20 | 97,4 | 2019-04-09
J-5504 AMR | General | Reductor | \\\Asfaltos y Derivados\Soplado de Asfaltos | No admisible | 427,8 | ISO-VG 460 M | 373 | 557 | 23/19 | 19/15 | 97,6 | 2019-04-09
J855 | General | reductor | \\\Lubricantes\Parque de Tanques\PARQUE DE TANQUES | No admisible | 156,2 | ISO-VG 220 M | 178 | 266 | 22/18 | 21/18 | 95,6 | 2019-04-09
J-5289 AMR | General | Reductor | \\\Asfaltos y Derivados\Sala K 19 | En observacion | 442 | ISO-VG 460 M | 373 | 557 | 23/19 | 21/18 | 97,7 | 2019-04-09
J-5502 AMR | General | Reductor | \\\Asfaltos y Derivados\Soplado de Asfaltos | Admisible | 0 | ISO-VG 460 M | 373 | 557 | 23/19 | 20/17 | 0 | 2019-04-09
J852 | General | reductor | \\\Lubricantes\Parque de Tanques\PARQUE DE TANQUES | Admisible | 219,2 | ISO-VG 220 M | 178 | 266 | 22/18 | 19/15 | 94,9 | 2019-04-09
P110 | General | Reductor | \\\Lubricantes\Blending\Tanques de aditivos | Admisible | 213,7 | ISO-VG 220 M | 178 | 266 | 22/18 | 20/17 | 100,3 | 2019-04-09
P207 | General | Reductor | \\\Lubricantes\Blending\Tanques de aditivos | Admisible | 216,1 | ISO-VG 220 M | 178 | 266 | 22/18 | 19/15 | 97,8 | 2019-04-09
P853A | General | Reductor | \\\Lubricantes\Blending\Bombas Corte Base | Admisible | 217,4 | ISO-VG 220 S | 178 | 266 | 22/18 | 21/17 | 98,7 | 2019-04-09
TRANS-TRASLO3 - Traslacion | General | Reductor Traslacion | \\\Lubricantes\Silo AutomÃ¡tico\PASILLO 3 | Admisible | 216,4 | ISO-VG 220 M | 178 | 266 | 22/18 | 20/16 | 98,4 | 2019-04-09
P416 | General | reductor | \\\Lubricantes\Mezcla Batch\Sala de Bombas | Admisible | 199,1 | ISO-VG 220 M | 178 | 266 | 22/18 | 19/16 | 101,6 | 2019-04-15
TRANS-TRASLO1 - Elevacion | General | Reductor elevacion | \\\Lubricantes\Silo AutomÃ¡tico\PASILLO 1 | Admisible | 215 | ISO-VG 220 M | 178 | 266 | 22/18 | 18/15 | 101,1 | 2019-05-02
TRANS-TRASLO1 - Traslacion | General | Reductor traslacion | \\\Lubricantes\Silo AutomÃ¡tico\PASILLO 1 | Admisible | 226,7 | ISO-VG 220 M | 178 | 266 | 22/18 | 19/15 | 93,3 | 2019-05-02
TRANS-TRASLO2 - Traslacion | General | Reductor Traslacion | \\\Lubricantes\Silo AutomÃ¡tico\PASILLO 2 | Admisible | 219,4 | ISO-VG 220 M | 178 | 266 | 22/18 | 19/16 | 100 | 2019-05-02
F 357 Bba. Vacio Carter (Brush) Dosivac | General | Bomba de Vacio | \\\Lubricantes\Mezcla Batch\F357 (Dosivac) | No admisible | 17,1 | ISO-VG 68 M | 55 | 82 | 21/18 | 18/15 | 130,8 | 2019-05-06
F 357 Reforzador Vacio (Robuschi) Dosivac | Lado Acople | Soplador Lado Acople | \\\Lubricantes\Mezcla Batch\F357 (Dosivac) | Admisible | 60,8 | ISO-VG 68 M | 55 | 82 | 21/18 | 20/16 | 142 | 2019-05-06
J-5502 AMR | General | Reductor | \\\Asfaltos y Derivados\Soplado de Asfaltos | No admisible | 262,6 | ISO-VG 460 M | 373 | 557 | 23/19 | 19/15 | 104,4 | 2019-05-06
J-5290 BMR | General | Reductor | \\\Asfaltos y Derivados\Sala K 19 | En observacion | 435,5 | ISO-VG 460 M | 373 | 557 | 23/19 | 21/19 | 96,2 | 2019-05-06
J-5237 MR | General | Reductor | \\\Asfaltos y Derivados\Sala K 19 | Admisible | 409,3 | ISO-VG 460 M | 373 | 557 | 23/19 | 21/17 | 100 | 2019-05-06
J-5502 BMR | General | Reductor | \\\Asfaltos y Derivados\Soplado de Asfaltos | Admisible | 438,1 | ISO-VG 460 M | 373 | 557 | 23/19 | 21/17 | 97,3 | 2019-05-06
P425 | General | reductor | \\\Lubricantes\Mezcla Batch\Sala de Bombas | Admisible | 208,3 | ISO-VG 220 M | 178 | 266 | 22/18 | 20/17 | 101,9 | 2019-05-06